## Sheet1
附表2
重庆市建设工程质量检测专项及检测能力表
序号 | 检测专项 | 编号 | 检测项目 | 必备检测参数 | 可选检测参数
一 | 建筑材料及构配件 | 1 | 水泥 | 凝结时间、安定性、胶砂强度、氯离子含量 | 保水率、氧化镁含量、碱含量、三氧化硫含量、细度、比表面积
|  | 2 | 钢筋（含焊接与机械连接） | 屈服强度、抗拉强度、断后伸长率、最大力下总延伸率、反向弯曲、重量偏差、残余变形 | 弯曲性能、强屈比、超屈比、断裂位置及特征、尺寸偏差
|  | 3 | 骨料、集料 | 细骨料：颗粒级配、含泥量、泥块含量、亚甲蓝值与石粉含量（人工砂）、压碎指标（人工砂）、氯离子含量 | 表观密度、吸水率、坚固性、碱活性、硫化物和硫酸盐含量、轻物质含量、有机物含量、贝壳含量、细度模数、含水率
|  |  |  | 粗骨料：颗粒级配、含泥量、泥块含量、压碎值指标、针片状颗粒含量 | 坚固性、碱活性、表观密度、堆积密度、空隙率、含水率
|  |  |  | 轻集料：/ | 筒压强度、堆积密度、吸水率、粒型系数、筛分析、表观密度、强度标号、软化系数、含泥量、泥块含量、硫化物及硫酸盐含量、有机物含量、氯化物含量
|  | 4 | 砖、砌块、瓦、墙板 | 抗压强度、抗折强度 | 干密度、吸水率、抗渗性能、抗弯曲性能（或承载力）、耐急冷急热性、抗冲击性能、抗弯破坏荷载、吊挂力、抗冻性能、导热系数、传热系数、孔洞结构、孔洞率、透水系数、防滑性能、耐酸碱性能
|  | 5 | 混凝土及拌合用水 | 抗压强度、抗渗等级、坍落度、氯离子含量、拌合用水（氯离子含量） | 限制膨胀率、抗冻性能、表观密度、含气量、凝结时间、抗折强度、劈裂抗拉强度、静力受压弹性模量、抑制碱-骨料反应有效性、碱含量、配合比设计、拌合用水（pH值、硫酸根离子含量、不溶物含量、可溶物含量）、抗硫酸盐侵蚀性能、抗氯离子渗透性能、抗碳化性能、早期抗裂性能、三氧化硫含量
|  | 6 | 混凝土外加剂 | 减水率、pH值、密度（或细度）、抗压强度比、凝结时间（差）、含气量、固体含量（或含水率）、限制膨胀率、泌水率比、氯离子含量 | 相对耐久性指标、含气量1h经时变化量（坍落度、含气量）、硫酸钠含量、收缩率比、碱含量
|  | 7 | 混凝土掺合料 | 细度、烧失量、需水量比、比表面积、活性指数、流动度比、氯离子含量 | 含水率、三氧化硫含量、放射性、碱含量、游离氧化钙含量、二氧化硅含量、三氧化二铝含量、三氧化二铁含量、氧化镁含量、二氧化硅+三氧化二铝+三氧化二铁总质量分数
|  | 8 | 砂浆 | 抗压强度、稠度、保水率、拉伸粘结强度（抹灰、砌筑） | 分层度、配合比设计、凝结时间、抗渗性能、密度、抗冻性能、收缩、含气量、吸水率
|  | 9 | 土 | 最大干密度、最优含水率、压实系数 | /
|  | 10 | 防水材料及防水密封材料 | 防水卷材：可溶物含量、拉力、延伸率（或最大力时延伸率）、低温柔度、热老化后低温柔度、不透水性、耐热度、断裂拉伸强度、断裂伸长率、撕裂强度 | 接缝剥离强度、搭接缝不透水性、燃烧性能
|  |  |  | 防水涂料：固体含量、拉伸强度、耐热性、低温柔性、不透水性、断裂伸长率 | 涂膜抗渗性、浸水168h后拉伸强度、浸水168h后断裂伸长率、耐水性、抗压强度、抗折强度、粘结强度、抗渗性
|  |  |  | 防水密封材料及其他防水材料：/ | 耐热性、低温柔性、拉伸粘结性、施工度、表干时间、挤出性、弹性恢复率、浸水后定伸粘结性、流动性、单位面积质量、膨润土膨胀指数、渗透系数、滤失量、拉伸强度、撕裂强度、硬度、7d膨胀率、最终膨胀率、耐水性、体积膨胀倍率、压缩永久变形、低温弯折、剥离强度、浸水168h后的剥离强度保持率、拉力、延伸率、固体含量、7d粘结强度、7d抗渗性、拉伸模量、定伸粘结性、断裂伸长率、剪切性能、剥离性能
|  | 11 | 瓷砖及石材 | 吸水率、弯曲强度 | 抗冻性（耐冻融性）、放射性、压缩强度、破坏强度、断裂模数
|  | 12 | 塑料及金属管材* | 塑料管材：/ | 静液压强度、落锤冲击试验、外观质量、截面尺寸、纵向回缩率、交联度、熔融温度、简支梁冲击、炭黑分散度、炭黑含量、拉伸屈服应力、密度、爆破压力、管环剥离力、熔体质量流动速率、氧化诱导时间、维卡软化温度、热变形温度、拉伸断裂伸长率、拉伸弹性模量、拉伸强度、灰分、烘箱试验、坠落试验、卫生性能（pH值、锰、铜、镉、铅、汞、蒸发残渣）、环刚度、环柔性、抗冲击性
|  |  |  | 金属管材：/ | 屈服强度、抗拉强度、伸长率、厚度偏差、截面尺寸、卫生性能（pH值、锰、铜、镉、铅、汞、蒸发残渣）
|  | 13 | 预制混凝土构件* | / | 承载力、挠度、裂缝宽度、抗裂检验、外观质量、构件尺寸、保护层厚度
|  | 14 | 预应力钢绞线* | / | 整根钢绞线最大力、最大力总伸长率、抗拉强度、0.2%屈服力、弹性模量、松弛率
|  | 15 | 预应力混凝土用锚具夹具及连接器* | / | 外观质量、尺寸、静载锚固性能、疲劳荷载性能、硬度
|  | 16 | 预应力混凝土用波纹管* | 金属波纹管：/ | 外观质量、尺寸、局部横向荷载、弯曲后抗渗漏性能
|  |  |  | 塑料波纹管：/ | 环刚度、局部横向载荷、纵向载荷、柔韧性、抗冲击性能、拉伸性能、拉拔力、密封性
|  | 17 | 材料中有害物质* | / | 放射性、游离甲醛、VOC、苯、甲苯、二甲苯、乙苯、游离甲苯二异氰酸酯（TDI）、氨
|  | 18 | 建筑消能减震装置* | 位移相关型阻尼器：/ | 屈服承载力、弹性刚度、设计承载力、延性系数、滞回曲线面积、极限位移、极限承载力
|  |  |  | 速度相关型阻尼器：/ | 最大阻尼力、阻尼力与速度相关规律、滞回曲线、极限位移
|  | 19 | 建筑隔震装置* | 叠层橡胶隔震支座：/ | 竖向压缩刚度、竖向变形性能、竖向极限压应力、当水平位移为支座内部橡胶直径0.55倍状态时的极限压应力、竖向极限拉应力、竖向拉伸刚度、侧向不均匀变形、水平等效刚度、屈服后水平刚度、等效阻尼比、屈服力、水平极限变形能力
|  |  |  | 建筑摩擦摆隔震支座：/ | 竖向压缩变形、竖向承载力、静摩擦系数、动摩擦系数、屈服后刚度、极限剪切变形
|  | 20 | 铝塑复合板* | / | 剥离强度
|  | 21 | 木材料及构配件* | / | 含水率、弹性模量、静曲强度、钉抗弯强度
|  | 22 | 加固材料* | / | 抗拉强度、抗剪强度、正拉粘结强度、抗拉强度标准值（纤维复合材）、弹性模量（纤维复合材）、极限伸长率（纤维复合材）、不挥发物含量(结构胶粘剂)、耐湿热老化性能(结构胶粘剂)、单位面积质量（纤维织物）、纤维体积含量（预成型板）、K数（碳纤维织物）、剪切粘结强度、钢-钢拉伸抗剪强度、抗冲击剥离能力、初黏度
|  | 23 | 焊接材料* | / | 抗拉强度、屈服强度、断后伸长率、化学成分
|  | 24 | 岩石* | / | 单轴抗压强度
|  | 25 | 种植土* | / | pH值、有机质、含盐量、石砾含量、质地、渗透系数
|  | 26 | 建筑涂料* | / | 容器中状态、细度、干燥时间、附着力、柔韧性、耐冲击性、耐水性、耐湿热性、涂膜外观、施工性、低温稳定性、初期干燥抗裂性、粘结强度、耐碱性、耐沾污性
|  | 27 | 腻子* | / | 粘结强度、施工性、容器中状态、干燥时间、初期干燥抗裂性、打磨性、耐碱性、耐水性、吸水量、低温贮存稳定性
|  | 28 | 灌浆料/压浆料/压浆剂* | / | 流动度、抗压强度、与混凝土正拉粘结强度、抗折强度、自由膨胀率、自由泌水率、氯离子含量、配合比、凝结时间、竖向膨胀率、充盈度、含气量、泌水率
|  | 29 | 防火涂料* | 饰面型防火涂料：/ | 容器中状态、干燥时间、质量损失、炭化体积、附着力、难燃性、耐燃时间
|  |  |  | 钢结构防火涂料:/ | 抗压强度、粘结强度、容器中状态、干燥时间、初期干燥抗裂性、干密度、耐火性能、等效热传导系数、等效热阻
|  |  |  | 电缆防火涂料:/ | 容器中状态、干燥时间、阻燃性
|  | 30 | 防火卷帘* | / | 耐火性能、温控释放性能
|  | 31 | 防火门、防火窗、防火玻璃、防火玻璃墙、耐火窗、电梯层门* | / | 耐火性能
|  | 32 | 非承重分隔构件* | / | 耐火极限、燃烧性能
|  | 33 | 抗震支吊架* | / | 耐火性能
|  | 34 | 隧道防火板* | / | 燃烧性能 、耐火性能
|  | 35 | 防排烟系统* | 挡烟垂壁：/ | 耐高温性能、漏烟量、燃烧性能
|  |  |  | 防火阀门：/ | 耐火性能、环境温度下的漏风量、温感器控制
|  |  |  | 通风管道、住宅厨房和卫生间排烟（气）道制品 ：/ | 耐火性能
|  |  |  | 消防排烟风机：/ | 空气动力性能
|  | 36 | 阻火圈* | / | 耐火性能
|  | 37 | 防火封堵材料* | / | 耐火性能、产烟毒性
|  | 38 | 装修装饰材料* | / | 燃烧性能
|  | 39 | 耐火电缆槽盒* | / | 耐火性能
|  | 40 | 母线糟* | / | 阻燃性能、防火性能、耐火性能
|  | 41 | 沟槽式管接件* | / | 真空度(负压密封性) 、气密封性能、密封性能、耐压强度
|  | 42 | 消防水灭火系统* | 水流指示器：/ | 灵敏度、耐水压性能
|  |  |  | 消火栓：/ | 水压强度、密封性能
|  |  |  | 消防水带：/ | 水压试验与爆破试验、附着强度、耐磨性能
|  |  |  | 轻便消防水龙:/ | 密封性能、水带性能、喷射性能
|  |  |  | 消防软管卷盘:/ | 密封性能、耐压性能、转动性能、喷枪性能
|  |  |  | 消防接口:/ | 密封性能、水压性能、抗跌落性能
|  |  |  | 消防水枪:/ | 密封性能、耐水压强度、抗跌落性能
|  |  |  | 洒水喷头:/ | 静态动作温度、水压密封和耐水压强度性能、质量偏差
|  |  |  | 消防泵:/ | 性能试验
|  | 43 | 灭火器* | / | 水压试验、爆破试验、主要组分含量
|  | 44 | 消防应急灯具* | / | 应急工作时间、充放电性能、转换电压性能
|  | 45 | 气体灭火系统* | 喷嘴:/ | 流量特性、耐热和耐压性能
|  |  |  | 单向阀:/ | 正向密封性能、反向密封性能、开启压力
|  | 46 | 泡沫灭火系统* | 泡沫液:/ | 发泡性能、灭火性能
二 | 主体结构及装饰装修 | 1 | 混凝土结构构件强度、砌体结构构件强度 | 混凝土强度（回弹法/钻芯法/回弹-钻芯综合法/超声回弹综合法等）、砂浆强度（推出法/筒压法/砂浆片剪切法/回弹法/点荷法/贯入法等）、砖强度（回弹法） | 砌体抗压强度（原位轴压法/扁顶法）、砌体抗剪强度（原位单剪法/原位单砖双剪法）、混凝土强度（回弹-取芯法）
|  | 2 | 钢筋及保护层厚度 | 钢筋保护层厚度 | 钢筋数量、间距、直径、锈蚀状况
|  | 3 | 植筋锚固力 | 锚固承载力 | /
|  | 4 | 构件位置和尺寸*（涵盖砌体、混凝土、木结构） | / | 轴线位置、标高、截面尺寸、预埋件位置、预留插筋位置及外露长度、垂直度、平整度、构件挠度、平面外变形
|  | 5 | 外观质量及内部缺陷* | / | 外观质量、内部缺陷
|  | 6 | 装配式混凝土结构节点* | / | 钢筋套筒灌浆连接灌浆饱满性、钢筋浆锚搭接连接灌浆饱满性、外墙板接缝防水性能
|  | 7 | 结构构件性能*（涵盖砌体、混凝土、木结构） | / | 静载试验、动力测试、位移、变形、应力(应变)
|  | 8 | 装饰装修工程* | / | 后置埋件现场拉拔力、饰面砖粘结强度、抹灰砂浆拉伸粘接强度、护栏抗水平反复荷载、抗垂直荷载、抗软重物撞击、抗硬重物撞击、竖向立柱刚度、抗风压性能、护栏水平推力、阴阳角方正、分格条(缝)直线度、空鼓、抹灰总厚度、翘曲、对角线长度差、高度、宽度、推拉门窗扇开关力、接缝直线度、接缝高低差、接缝宽度、型材壁厚、立面垂直度、表面平整度、玻璃厚度、夹层胶片(PVB)厚度、门窗横框水平度、护栏高度、栏杆间距、护栏垂直度
|  | 9 | 室内环境污染物* | / | 甲醛、氨、TVOC、苯、氡、甲苯、二甲苯、土壤中的氡
|  | 10 | 生活饮用水* | / | pH值、氯化物、汞、锰、镉、铅、铜、臭和味、肉眼可见物、溶解性总固体
|  | 11 | 室内环境* | / | 室内噪声级、房间之间空气声隔声、楼板撞击声隔声
|  | 12 | 给排水工程* | / | 给排水管通球试验、给排水管严密性试验（灌水试验）、压力管道水压试验、供水压力（水压力）
|  | 13 | 轨道用预埋件* | / | 预埋件抗拔力
三 | 钢结构 | 1 | 钢材及焊接材料 | 屈服强度、抗拉强度、伸长率、厚度偏差 | 断面收缩率、硬度、冲击韧性、冷弯性能、钢材元素含量（钢材化学分析C、S、P）、钢材元素含量（钢材化学分析Si、Mn）、尺寸偏差
|  | 2 | 焊缝 | 外观质量、内部缺陷探伤（超声法/射线法） | 尺寸、焊缝无损检测（磁粉法、渗透法）
|  | 3 | 钢结构防腐及防火涂装 | 涂层厚度 | 涂料粘结强度、涂料抗压强度、涂层附着力
|  | 4 | 高强度螺栓及普通紧固件 | 抗滑移系数、硬度 | 紧固轴力、扭矩系数、最小拉力载荷（普通紧固件）、终拧扭矩
|  | 5 | 构件位置与尺寸* | / | 垂直度、弯曲矢高、侧向弯曲、结构挠度、轴线位置、标高、截面尺寸、拉条间距
|  | 6 | 结构构件性能* | / | 静载试验、动力测试、位移、变形、应力(应变)
|  | 7 | 金属屋面* | / | 静态压力抗风掀、动态压力抗风掀
|  | 8 | 钢轨焊接接头* | / | 焊缝内部缺陷（超声波法）
|  | 9 | 焊接接头* | / | 抗拉强度、弯曲性能、冲击韧性、硬度
四 | 地基基础 | 1 | 地基及复合地基 | 承载力（静载试验/动力触探试验等） | 压实系数（环刀法/灌砂法等）、地基土强度、密实度（动力触探试验/标准贯入试验）、变形模量（原位测试）、增强体强度（钻芯法）、有效加固深度（触探法、面波法）、均匀性（触探法、面波法）、基础沉降、地基系数、动态变形模量
|  | 2 | 桩的承载力 | 水平承载力（静载试验）、竖向抗压承载力（静载试验/自平衡/高应变法等）、竖向抗拔承载力（抗拔静载试验） | /
|  | 3 | 桩身完整性 | 桩身完整性（低应变法/声波透射法/钻芯法等） | 混凝土强度（钻芯法）
|  | 4 | 锚杆抗拔承载力 | 拉拔试验 | /
|  | 5 | 地下连续墙* | / | 墙身完整性（声波透射法/钻芯法等）、墙身混凝土强度（钻芯法）
|  | 6 | 基坑、边坡及支护结构* | / | 坡（墙）顶水平位移、坡（墙）顶垂直位移、地表裂缝、坡顶建构筑物变形、锚杆（索）拉力、支护结构变形、支护结构应力、混凝土强度（钻芯法）、结构与构件几何尺寸、钢筋直径、钢筋间距、钢筋保护层厚度、外观质量、坡率、锚杆长度、锚杆注浆密实度
五 | 建筑节能 | 1 | 保温、绝热材料 | 导热系数或热阻、密度、压缩强度或抗压强度、垂直于板面方向的抗拉强度、吸水率、传热系数及热阻、单位面积质量、拉伸粘结强度 | 燃烧性能、耐候性、抗风压性能、憎水率、酸度系数
|  | 2 | 粘接材料 | 拉伸粘接强度 | /
|  | 3 | 增强加固材料 | 力学性能、抗腐蚀性能 | 网孔中心距偏差、钢丝网丝径、单位面积质量、断裂伸长率
|  | 4 | 保温砂浆 | 抗压强度、干密度、导热系数 | 剪切强度、拉伸粘结强度
|  | 5 | 抹面材料 | 拉伸粘结强度、压折比（或柔韧性） | /
|  | 6 | 隔热型材 | 抗拉强度、抗剪强度 | /
|  | 7 | 建筑外窗 | 气密性能、水密性能、抗风压性能 | 传热系数、玻璃的太阳得热系数、可见光透射比、中空玻璃密封性能、空气声隔声性能、淋水试验、可见光反射比、遮阳系数
|  | 8 | 节能工程 | 外墙节能构造及保温层厚度（钻芯法）、保温板与基层的拉伸粘结强度、锚固件的锚固力、外窗气密性能 | 室内平均温度、风口风量、通风与空调系统总风量、风道系统单位风量耗功率空调机组水流量、空调系统冷热水、冷却水循环流量、室外供热管网水力平衡度、室外供热管网热损失率、照度与照明功率密度、外墙传热系数或热阻、保温板粘结面积比、定风量平衡度、机组实际性能系数、水泵效率、多联式空调（热泵）机组制冷（热）消耗功率
|  | 9 | 电线电缆 | 导体电阻值 | 燃烧性能、导体截面积、绝缘层厚度、护套厚度、耐火性能、阻燃性能
|  | 10 | 反射隔热材料* | / | 半球发射率、太阳光反射比
|  | 11 | 供暖通风空调节能工程用材料、构件和设备* | 风机盘管机组：/ | 供冷量、供热量、风量、水阻力、噪声及输入功率
|  |  |  | 采暖散热器：/ | 单位散热量、金属热强度
|  |  |  | 绝热材料：/ | 导热系数或热阻、密度、吸水率
|  | 12 | 配电与照明节能工程用材料、构件和设备* | / | 照明光源初始光效
|  |  |  | 照明灯具：/ | 镇流器能效值、效率或能效、灯具效能、显色指数、相关色温
|  |  |  | 照明设备：/ | 功率、功率因数、谐波含量值
|  | 13 | 可再生能源应用系统* | 太阳能集热器：/ | 安全性能、热性能
|  |  |  | 太阳能热利用系统的太阳能集热系统：/ | 得热量、集热效率、太阳能保证率
|  |  |  | 太阳能光伏组件：/ | 发电功率、发电效率
|  |  |  | 太阳能光伏发电系统：/ | 年发电量、组件背板最高工作温度
|  | 14 | 电气安装工程* | / | 绝缘电阻
|  | 15 | 建筑智能化系统* | 计算机系统:/ | 连通性、传输时延、丢包率、吞吐率、链路传输速率、AP间功换、AP配置、热点压力测试、热点吞吐量测试、信号覆盖强度、信噪比、同邻频干扰
|  |  |  | 综合布线系统:/ | 连接图、长度、回波损耗(RL)、插入损耗(IL)、近端串音(NEXT）、近端串音功率和(PS NEXT)、衰减远端串音比（ACR-F）、衰减串音比功率和（PS ACR-N）、等电平远端串音(ELFEXT)、等电平远端串音功率和(PS ELFEXT)、传播时延、直流环路电阻、屏蔽层的导通、传播时延偏差、衰减近端串音比(ACR-N)、衰减远端串音比功率和(PS ACR-F)、衰减近端串音比功率和(PS ACR-N)、不平衡电阻、光纤链路衰减、光纤链路长度、光纤信道衰减、光纤信道长度
|  |  |  | 机房工程:/ | 电压偏移、频率偏移、电压波形畸变率、供电时延、照度、噪声、室内温度、室内湿度、压差值
|  |  |  | 会议系统:/ | 最大声压级、传输频率特性、传声增益、声场不均匀度、系统总噪声级、照度
|  |  |  | 公共广播系统:/ | 应备声压级、声场不均匀度、漏出声衰减、系统设备总噪声级
|  |  |  | 建筑设备监控系统:/ | 温度、湿度、流量、风量、电压、电流、功率、功率因数、照度
|  | 16 | 电线电缆套管* | / | 燃烧性能
六 | 建筑幕墙 | 1 | 密封胶 | 邵氏硬度、结构胶标准条件下的拉伸粘结强度、相容性、剥离粘结性、石材用密封胶的污染性 | 耐候胶标准状态下的拉伸模量、石材用密封胶的拉伸模量
|  | 2 | 幕墙玻璃 | 传热系数、可见光透射比、太阳得热系数、中空玻璃的密封性能 | 可见光反射比、遮阳系数
|  | 3 | 幕墙 | 气密性能、水密性能、抗风压性能、层间变形性能、后置埋件抗拔承载力 | 保温隔热性能、隔声性能、采光性能、耐撞击性能、防火性能、淋水试验
七 | 市政工程材料 | 1 | 土、无机结合稳定材料 | 含水率、液限、塑限、击实、粗粒土和巨粒土最大干密度、承载比（CBR）试验、无侧限抗压强度、水泥或石灰剂量 | 塑性指数、不均匀系数、0.6mm以下颗粒含量、颗粒分析、有机质含量、易溶盐含量、比重、曲率系数
|  | 2 | 土工合成材料 | 拉伸强度、延伸率、梯形撕裂强度、CBR顶破强力、厚度、单位面积质量 | 垂直渗透系数、刺破强力
|  | 3 | 掺合料（粉煤灰、钢渣） | SiO2含量、Al2O3含量、Fe2O3含量、烧失量、细度、比表面积 | 游离氧化钙含量、粉化率、压碎值、颗粒组成、碱含量、氯离子含量、三氧化硫含量、氧化镁含量、二氧化硅+三氧化二铝+三氧化二铁总质量分数
|  | 4 | 沥青及乳化沥青 | 针入度、软化点、延度、质量变化、残留针入度比、残留延度、破乳速度、标准黏度、蒸发残留物、弹性恢复 | 运动黏度、布氏旋转黏度、针入度指数、蜡含量、闪点、动力黏度、溶解度、密度、粒子电荷、1.18mm筛筛上残留物、恩格拉黏度、与粗集料的粘附性、聚合物改性沥青存储稳定性、乳化沥青存储稳定性、乳化沥青与矿料的拌和试验、乳化沥青与水泥拌和试验、单个（粒）颗粒质量、熔融指数、灰分含量
|  | 5 | 沥青混合料用粗集料、细集料、矿粉、木质素纤维 | 粗集料：压碎值、洛杉矶磨耗损失、表观相对密度、吸水率、沥青黏附性、颗粒级配 | 坚固性、软弱颗粒或软石含量、磨光值、针片状颗粒含量、<0.075mm颗粒含量
|  |  |  | 细集料：表观相对密度、砂当量、颗粒级配 | 棱角性、坚固性、含泥量、亚甲蓝值
|  |  |  | 矿粉：表观相对密度、亲水系数、塑性指数、加热安定性、筛分、含水率 | /
|  |  |  | 木质素纤维：长度、灰分含量、吸油率 | pH值、含水率
|  | 6 | 沥青混合料 | 马歇尔稳定度、流值、矿料级配、油石比、密度 | 动稳定度、残留稳定度、冻融劈裂强度比、配合比设计、谢伦堡沥青析漏试验、肯塔堡飞散试验、空隙率、矿料间隙率、饱和度、理论最大相对密度、渗水系数、稠度、磨耗值、破乳时间、黏聚力、黏附砂量、拌和试验、配伍性等级
|  | 7 | 路面砖及路缘石 | 抗压强度、抗折强度、防滑性能、耐磨性 | 抗冻性、透水系数、吸水率、抗盐冻性
|  | 8 | 检查井盖、水篦、混凝土模块、防撞墩、隔离墩 | 抗压强度、试验荷载、残余变形 | /
|  | 9 | 水泥 | 凝结时间、安定性、胶砂强度、氯离子含量 | 保水率、氧化镁含量、碱含量、三氧化硫含量
|  | 10 | 骨料、集料 | 细骨料：颗粒级配、含泥量、泥块含量、亚甲蓝值与石粉含量（人工砂）、压碎指标（人工砂）、氯离子含量 | 表观密度、吸水率、坚固性、碱活性、硫化物和硫酸盐含量、轻物质含量、有机物含量、贝壳含量
|  |  |  | 粗骨料：颗粒级配、含泥量、泥块含量、压碎值指标、针片状颗粒含量 | 坚固性、碱活性、表观密度、堆积密度、空隙率
|  |  |  | 轻集料：/ | 筒压强度、堆积密度、吸水率、粒型系数、筛分析
|  | 11 | 钢筋（含焊接与机械连接） | 屈服强度、抗拉强度、断后伸长率、最大力下总延伸率、反向弯曲、重量偏差、残余变形 | 弯曲性能、强屈比、超屈比
|  | 12 | 外加剂 | 减水率、pH值、密度（或细度）、抗压强度比、凝结时间（差）、含气量、固体含量（或含水率）、限制膨胀率、泌水率比、氯离子含量 | 相对耐久性指标、含气量1h经时变化量（坍落度、含气量）、硫酸钠含量、收缩率比、碱含量
|  | 13 | 砂浆 | 抗压强度、稠度、保水率、拉伸粘接强度（抹灰、砌筑） | 分层度、配合比设计、凝结时间、抗渗性能、抗折强度、自由膨胀率、自由泌水率、氯离子含量
|  | 14 | 混凝土 | 抗压强度、抗渗等级、坍落度、氯离子含量 | 限制膨胀率、抗冻性能、表观密度、含气量、凝结时间、抗折强度、劈裂抗拉强度、静力受压弹性模量、抑制碱-骨料反应有效性、碱含量、配合比设计、三氧化硫含量、透水系数
|  | 15 | 防水材料及防水密封材料 | 防水卷材：可溶物含量、拉力、延伸率（或最大力时延伸率）、低温柔度、热老化后低温柔度、不透水性、耐热度、断裂拉伸强度、断裂伸长率、撕裂强度 | 胶粘剂：剪切性能、剥离性能 胶粘带：剪切性能、剥离性能 防水卷材：接缝剥离强度、搭接缝不透水性
|  |  |  | 防水涂料：固体含量、拉伸强度、耐热性、低温柔性、不透水性、断裂伸长率 | 涂膜抗渗性、浸水168h后拉伸强度、浸水168h后断裂伸长率、耐水性、抗压强度、抗折强度、粘结强度、抗渗性
|  |  |  | 防水密封材料及其他防水材料：/ | 耐热性、低温柔性、拉伸粘结性、施工度、表干时间、挤出性、弹性恢复率、浸水后定伸粘结性、流动性、单位面积质量、膨润土膨胀指数、渗透系数、滤失量、拉伸强度、撕裂强度、硬度、7d膨胀率、最终膨胀率、耐水性、体积膨胀倍率、压缩永久变形、低温弯折、剥离强度、浸水168h后的剥离强度保持率、拉力、延伸率、固体含量、7d粘结强度、7d抗渗性、拉伸模量、定伸粘结性、断裂伸长率
|  | 16 | 水 | 氯离子含量 | pH值、硫酸根离子含量、不溶物含量、可溶物含量、凝结时间差、抗压强度比、碱含量
|  | 17 | 石灰* | / | 有效氧化钙和氧化镁含量、氧化镁含量、未消化残渣含量、含水率、细度
|  | 18 | 石材* | / | 干燥压缩强度、水饱和压缩强度、干燥弯曲强度、水饱和弯曲强度、体积密度、吸水率
|  | 19 | 螺栓、锚具夹具及连接器* | / | 抗滑移系数、外观质量、尺寸、静载锚固性能、疲劳荷载性能、硬度、紧固轴力、扭矩系数、最小拉力载荷（普通紧固件）
|  | 20 | 轨道用金属材料* |  | 盐雾试验
|  | 21 | 道砟* | / | 粒径级配、颗粒形状（针状指数/片状指数）、清洁度（风化颗粒和杂石含量/颗粒表面洁净度/粒径0.1mm 以下粉末的含量）
八 | 道路工程 | 1 | 沥青混合料路面 | 厚度、压实度、弯沉值 | 平整度、渗水系数、抗滑性能、几何尺寸、车辙
|  | 2 | 基层及底基层 | 厚度、压实度、弯沉值 | 平整度、无侧限抗压强度、几何尺寸、基层芯样整体性、透层油渗透深度
|  | 3 | 土路基 | 弯沉值、压实度 | 土基回弹模量
|  | 4 | 排水管道工程* | / | 地基承载力、回填土压实度、背后土体密实性、严密性试验、管道结构性缺陷、管道功能性缺陷
|  | 5 | 水泥混凝土路面* | / | 平整度、构造深度、厚度、几何尺寸、混凝土强度（回弹法/钻芯法/回弹钻芯综合法/超声回弹综合法等）、混凝土碳化深度
|  | 6 | 道路照明* | / | 路面平均照度值、照度均匀度
|  | 7 | 底砟层、道砟层* | / | 压实密度
九 | 桥梁与地下工程 | 1 | 桥梁结构与构件 | 静态应变（应力）、动态应变（应力）、位移、模态参数（频率、振型、阻尼比）、索力、承载能力、桥梁线形、动态挠度、静态挠度、结构尺寸、轴线偏位、竖直度、混凝土强度（回弹法/钻芯法/回弹-钻芯综合法/超声回弹综合法等）、混凝土碳化深度、钢筋位置及保护层厚度、氯离子含量 | 外观质量、内部缺陷、预应力孔道摩阻损失、有效预应力、孔道压浆密实性、风速、温度、加速度、速度、冲击性能、混凝土电阻率、钢筋锈蚀状况、梁端转角、振幅、湿度、变形、转角
|  | 2 | 隧道主体结构 | 断面尺寸、锚杆拉拔力、衬砌厚度、衬砌及背后密实状况、墙面平整度、钢筋网格尺寸、锚杆长度、锚杆锚固密实度、管片几何尺寸、错台、椭圆度、混凝土强度（回弹法/钻芯法/回弹-钻芯综合法/超声回弹综合法等）、钢筋位置及保护层厚度 | 外观质量、内部缺陷、衬砌内钢筋间距、仰拱厚度、渗漏水、钢筋锈蚀状况、钢架间距、钢架分布、喷射混凝土厚度、仰拱（底板）和填充混凝土密实状况、管片壁后注浆密实状况、初支背后注浆密实状况、管片检漏测试、管片外观、管片水平拼装检验、管片抗弯性能检验、管片抗拔性能检验
|  | 3 | 桥梁及附属物* | / | 桥面系外观质量、桥梁上部外观质量、桥梁下部外观质量、桥梁附属设施外观质量
|  | 4 | 桥梁支座* | / | 外观质量、内在质量、竖向压缩变形、抗压弹性模量、极限抗压强度、盆环径向变形、抗剪弹性模量、抗剪粘结性能、抗剪老化、承载力、摩擦系数、转动性能、尺寸偏差、转角试验
|  | 5 | 桥梁伸缩装置* | / | 外观质量、尺寸偏差、焊缝尺寸、焊缝探伤、涂层附着力、涂层厚度、橡胶密封带夹持性能、装配公差、变形性能、防水性能、承载性能
|  | 6 | 隧道环境* | / | 照度、噪声、风速、一氧化碳浓度、二氧化碳浓度、二氧化硫浓度、氧浓度、一氧化氮浓度、二氧化氮浓度、瓦斯浓度、硫化氢浓度、烟尘浓度
|  | 7 | 人行天桥及地下通道* | / | 自振频率、桥面线形、地基承载力、变形缝质量、防水层的缝宽和搭接长度、尺寸、栏杆水平推力
|  | 8 | 综合管廊主体结构* | / | 断面尺寸、衬砌厚度、衬砌密实性、墙面平整度、衬砌内钢筋间距、混凝土强度（回弹法/钻芯法/回弹-钻芯综合法/超声回弹综合法等）、钢筋保护层厚度、钢筋锈蚀状况
|  | 9 | 涵洞主体结构* | / | 外观质量、地基承载力、回填土压实度、混凝土强度（回弹法/钻芯法/回弹-钻芯综合法/超声回弹综合法等）、钢筋保护层厚度、断面尺寸、接缝宽度、错台、钢筋锈蚀状况
|  | 10 | 监控量测* | / | 施工地质和支护状况、周边位移、拱顶下沉、地表下沉、爆破振动、围岩位移、围岩压力及两层支护间压力、锚杆轴力、钢支撑内力及外力、渗水压力、超前地质预报